## Sheet1
2021年可降解塑料购物袋产品质量监督抽查不合格企业和产品汇总表
序号 | 产品名称 | 规格型号 | 产品生产日期或批号 | 单位名称 | 不合格项 | 检验结论
1 | 生物降解环保袋 | 500×（300+75×2）×0.035mm 5kg | 2021.5.25 | 宁波益可达新材料有限公司 | 标识（材质及组分） | 不合格
2 | 全生物降解购物袋 | 300×500×（7.5×2）×0.03mm | 2021.5.24 | 浙江惠新生物科技有限公司 | 宽度偏差；提吊试验；总迁移量（10%乙醇）；高锰酸钾消耗量；标签标识 | 不合格
3 | 全生物降解环保袋 | 540×（360+70×2）×0.025mm | 2021.3.20 | 浙塑环保科技（台州）有限公司 | 标识（材质及组分） | 不合格
4 | 非食品直接接触用生物降解塑料购物袋 | 325×（210+50+2）×0.03mm 承重2kg | / | 浙江紫佰诺卫生用品有限公司 | 标识（材质及组分） | 不合格
5 | 食品直接接触用生物降解塑料购物袋 | 480mm×（280+55×2）mm×0.025mm 5kg PBAT+PLA-ST20 | 2021.4.15 | 丽水市杜白新材料有限公司 | 提吊试验；标签标识；高锰酸钾消耗量 | 不合格